## correct_data
Nom du fichier | Numéro du bon | Quantité livrée | Formule commerciale | Date de livraison | Date/heure de 1ère gâchée | Date/heure d'arrivée sur chantier | Date/heure de début de déchargement | Date/heure de fin de déchargement | Date/heure de départ chantier | Addition | Adjuvant | Poids carbone | Classe d'exposition | Classe de résistance | Classe de chlorures | Classe de consistance | Famille de ciment | Diamètre de granulat | Désignation des bétons
FR01 - J08200178200 | J08200178200 | 8 | BPS EN 206 C40/50 XF1 G3 | 2025-09-17 | 13:20 | 13:43 | 13:43 | 14:32 | 14:32 | S | SUPERPLASTIFIANT HRE | 209 | XF1/XC3/XC4/XD1 | C40/50 | 0.4 | S4 | CEM II/A-L | 22.4 | BPS
FR02 - J08200178676 | J08200178676 | 8 | CXB Génie Civil C35/45 XA2 G3 CEM III | 2025-09-30 | 12:49 | 13:13 | 13:31 | 13:55 | 13:55 |  | SUPERPLASTIFIANT HRE | 159 | XA2 | C35/45 | 0.65 | S4 | CEM III/A | 22.4 | BPS
FR03 - J08200178619 | J08200178619 | 8 | CXB Génie Civil C35/45 XA2 G3 CEM III | 2025-09-29 | 12:24 | 12:53 | 13:20 | 13:37 | 13:37 |  | SUPERPLASTIFIANT HRE | 159 | XA2 | C35/45 | 0.65 | S4 | CEM III/A | 22.4 | BPS
FR04 - J08200178543 | J08200178543 | 8 | BPS EN 206 C25/30 XF1 G3 | 2025-09-26 | 8:48 | 9:13 | 9:22 | 9:52 | 9:52 | S | SUPERPLASTIFIANT HRE | 182 | XF1/XC3/XC4/XD1 | C25/30 | 0.4 | S4 | CEM II/A-L | 22.4 | BPS
FR05 - J08200178501 | J08200178501 | 8 | CXB Génie Civil C35/45 XA2 G3 CEM III | 2025-09-25 | 12:41 | 13:02 | 13:02 | 14:07 | 14:07 |  | SUPERPLASTIFIANT HRE | 159 | XA2 | C35/45 | 0.65 | S4 | CEM III/A | 22.4 | BPS
FR06 - J08200178448 | J08200178448 | 8 | CXB Génie Civil C35/45 XA2 G3 CEM III | 2025-09-24 | 12:59 | 13:21 | 13:47 | 14:06 | 14:06 |  | SUPERPLASTIFIANT HRE | 159 | XA2 | C35/45 | 0.65 | S4 | CEM III/A | 22.4 | BPS
FR07 - J08200178405 | J08200178405 | 8 | CXB Génie Civil C35/45 XA2 G3 CEM III | 2025-09-23 | 12:56 | 13:19 | 13:45 | 14:07 | 14:07 |  | SUPERPLASTIFIANT HRE | 159 | XA2 | C35/45 | 0.65 | S4 | CEM III/A | 22.4 | BPS
FR08 - J08200178335 | J08200178335 | 8 | CXB Génie Civil C35/45 XA2 G3 CEM III | 2025-09-22 | 9:07 | 9:32 | 9:45 | 9:58 | 9:58 |  | SUPERPLASTIFIANT HRE | 159 | XA2 | C35/45 | 0.65 | S4 | CEM III/A | 22.4 | BPS
FR09 - J08200178304 | J08200178304 | 8 | CXB Génie Civil C35/45 XA2 G3 CEM III | 2025-09-19 | 13:28 | 13:48 | 13:59 | 14:26 | 14:26 |  | SUPERPLASTIFIANT HRE | 159 | XA2 | C35/45 | 0.65 | S4 | CEM III/A | 22.4 | BPS
FR10 - J08200178246 | J08200178246 | 8 | CXB Génie Civil C35/45 XA2 G3 CEM III | 2025-09-18 | 12:37 | 12:59 | 13:23 | 13:46 | 13:46 |  | SUPERPLASTIFIANT HRE | 159 | XA2 | C35/45 | 0.65 | S4 | CEM III/A | 22.4 | BPS
FR11 - 354492 | 354492 | 5.5 | ECOPact C25/30 CEMII D20 S3 XC1 | 2026-03-17 | 12:48 | [5 empty] | PRE |  | XC1/XC2 | C25/30 | 0.4 | S3 | CEM II/B-M | 20 | BPS
FR12 - 354453 | 354453 | 5 | ECOPact C25/30 CEMII D20 S3 XC1 | 2026-03-16 | 12:27 | 13:05 | 13:42 | 13:42 | 13:42 |  | PRE |  | XC1/XC2 | C25/30 | 0.4 | S3 | CEM II/B-M | 20 | BPS
FR13 - 256070 | 256070 | 8 | ECOPact C25/30 CEMII D20 S4 XF1 R0 (GR) | 2026-02-13 | 14:31 | 15:14 | 15:17 | 15:56 | 15:57 |  | SPHRE |  | XF1/XC3/XC4/XD1 | C25/30 | 0.4 | S4 | CEM II/B-M | 20 | BPS
FR14 - 255925 | 255925 | 8 | ECOPact C25/30 CEMII D20 S3 XC1 R0 (GR) | 2026-02-10 | 14:11 | 14:51 | 15:16 | 16:03 | 16:04 |  | PRE |  | XC1/XC2 | C25/30 | 0.4 | S3 | CEM II/B-M | 20 | BPS
FR15 - 255922 | 255922 | 8 | ECOPact C25/30 CEMII D20 S3 XC1 R0 (GR) | 2026-02-10 | 13:41 | 14:24 | 14:38 | 14:55 | 14:55 |  | PRE |  | XC1/XC2 | C25/30 | 0.4 | S3 | CEM II/B-M | 20 | BPS
FR16 - 255842 | 255842 | 8 | ECOPact C25/30 CEMII D20 S3 XC1 R0 (GR) | 2026-02-06 | 12:56 | 13:09 | 13:43 | 14:31 | 14:32 |  | PRE |  | XC1/XC2 | C25/30 | 0.4 | S3 | CEM II/B-M | 20 | BPS
FR17 - 255804 | 255804 | 7.5 | BPS C40/50 CEMI SR5 D20 S3 XF1 | 2026-02-05 | 12:47 | 13:05 | 13:35 | 14:00 | 14:00 |  | PRE |  | XF1/XC3/XC4/XD1 | C40/50 | 0.4 | S3 | CEM I | 20 | BPS
FR18 - 353426 | 353426 | 7.5 | BPS C40/50 CEMI SR5 D20 S3 XF1 | 2026-02-04 | 13:01 | 13:49 | 14:12 | 14:34 | 14:34 |  | PRE |  | XF1/XC3/XC4/XD1 | C40/50 | 0.4 | S3 | CEM I | 20 | BPS
FR19 - 255759 | 255759 | 8 | BPS C40/50 CEMI SR5 D20 S3 XF1 | 2026-02-03 | 15:44 | 15:59 | 16:27 | 16:54 | 16:56 |  | PRE |  | XF1/XC3/XC4/XD1 | C40/50 | 0.4 | S3 | CEM I | 20 | BPS
FR20 - 255718 | 255718 | 8 | BPS C40/50 CEMI SR5 D20 S3 XF1 | 2026-02-02 | 12:56 | 13:09 | 13:45 | 14:19 | 14:19 |  | PRE |  | XF1/XC3/XC4/XD1 | C40/50 | 0.4 | S3 | CEM I | 20 | BPS
FR21 - 707392 | 707392 | 7.8 | BPS C30/37 XF1 NF EN206/CN 12.5 S4 | 2025-12-01 | 14:55 | 15:30 | 15:43 | 17:00 | 17:00 | L |  |  | XF1 | C30/37 | 0.4 | S4 | CEM II/A-LL | 12.5 | BPS
FR22 - 707450 | 707450 | 8 | BPS C25/30 XC1 (F) NF EN206/CN S3 | 2025-12-04 | 10:40 | 11:08 | 11:27 | 12:10 | 12:10 | L | SPHRE |  | XC1 | C25/30 | 0.4 | S3 | CEM II/C-M | 22.4 | BPS
FR23 - 707551 | 707551 | 5.3 | BPS C30/37 XF1 NF EN206/CN 12.5 S4 | 2025-12-09 | 13:30 | 14:15 | 14:40 | 15:40 | 15:40 | L |  |  | XF1 | C30/37 | 0.4 | S4 | CEM II/A-LL | 12.5 | BPS
FR24 - 707607 | 707607 | 8 | BPS C25/30 XC1 (F) NF EN206/CN S3 | 2025-12-11 | 9:35 | 10:55 | 11:26 | 11:55 | 11:55 | L | SPHRE |  | XC1 | C25/30 | 0.4 | S3 | CEM II/A-LL | 22.4 | BPS
FR25 - 707615 | 707615 | 8 | BPS C25/30 XC1 (F) NF EN206/CN S3 | 2025-12-11 | 11:30 | 12:10 | 12:15 | 12:35 | 12:35 | L | SPHRE |  | XC1 | C25/30 | 0.4 | S3 | CEM II/C-M | 22.4 | BPS
FR26 - 707694 | 707694 | 2.5 | BPS C30/37 XF1 NF EN206/CN 12.5 S4 | 2025-12-15 | 13:30 | 14:00 | 14:07 | 14:25 | 14:25 | L |  |  | XF1 | C30/37 | 0.4 | S4 | CEM II/A-LL | 12.5 | BPS
FR27 - 707656 | 707656 | 3.5 | BPS C25/30 XC1 (F) NF EN206/CN S3 | 2025-12-12 | 10:30 | 11:00 | 11:07 | 12:00 | 12:00 | L | SPHRE |  | XC1 | C25/30 | 0.4 | S3 | CEM II/C-M | 12.5 | BPS
FR28 - 707710 | 707710 | 6 | BPS C25/30 XC1 (F) NF EN206/CN S3 | 2025-12-16 | 9:30 | 9:56 | 10:06 | 10:55 | 10:55 | L | SPHRE |  | XC1 | C25/30 | 0.4 | S3 | CEM II/C-M | 22.4 | BPS
FR29 - 707715 | 707715 | 5.5 | BPS C25/30 XC1 (F) NF EN206/CN S3 | 2025-12-16 | 10:40 | 11:35 | 11:20 | 11:25 | 11:25 | L | SPHRE |  | XC1 | C25/30 | 0.4 | S3 | CEM II/C-M | 22.4 | BPS
FR30 - 707539 | 707539 | 5 | BPS C25/30 XC1 (F) NF EN206/CN S3 | 2025-12-09 | 10:40 | 11:05 | 11:20 | 12:52 | 12:52 | L | SPHRE |  | XC1 | C25/30 | 0.4 | S3 | CEM II/C-M | 12.5 | BPS
SA01 - 2297592 | 2297592 | 9 | C 40 Mpa Cyl (SRC+26%FA+8%MS) | 2025-11-29 | 18:48 | 19:00
SA02 - 2297589 | 2297589 | 10 | C 40 Mpa Cyl (SRC+26%FA+8%MS) | 2025-11-29 | 17:59 | 18:25
SA03 - 2297525 | 2297525 | 13 | C 40 Mpa Cyl (SRC+26%FA+8%MS) | 2025-11-27 | 23:06
SA04 - 2297526 | 2297526 | 13 | C 40 Mpa Cyl (SRC+26%FA+8%MS) | 2025-11-27 | 23:20
SA05 - 2297527 | 2297527 | 12 | C 40 Mpa Cyl (SRC+26%FA+8%MS) | 2025-11-27 | 23:32
SA06 - 2298155 | 2298155 | 8 | C 20 Mpa Cyl SRC - Blinding | 2025-11-30 | 14:50
SA07 - 2297659 | 2297659 | 12 | C 20 Mpa Cyl SRC - Blinding | 2025-11-30 | 11:20 | 11:50
SA08 - 2297663 | 2297663 | 12 | C 20 Mpa Cyl SRC - Blinding | 2025-11-30 | 12:48
SA09 - 2297662 | 2297662 | 12 | C 20 Mpa Cyl SRC - Blinding | 2025-11-30 | 11:59
SA10 - 2297665 | 2297665 | 12 | C 20 Mpa Cyl SRC - Blinding | 2025-11-30 | 13:30
CY01 - 1304398 | 1304398 | 10 | C37 MIX D | 2025-12-01 | 9:20 | 9:30 | 10:15
CY02 - 1300525 | 1300525 | 1 |  | 2025-09-01 | 9:36 | 9:40 | 10:00 | 13:55 | 13:55
CY03 - 1304073 | 1304073 | 10 | C37 MIX A2 | 2025-11-22 | 12:35 | 12:45 | 13:10 | 12:30 | 12:30
CY04 - 1304303 | 1304303 | 9 | C37 MIX D | 2025-11-27 | 15:37 | 16:00 | 16:20
CY05 - 1304292 | 1304292 | 9 | C37 MIX D | 2025-11-27 | 13:48 | 14:00 | 14:20
CY06 - 1304511 | 1304511 | 9 | C37 MIX D | 2025-12-03 | 9:39 | 9:55 | 10:15 | 12:40 | 12:40
CY07 - 1304411 | 1304411 | 9 | C37 MIX D | 2025-12-01 | 11:38 | 12:50 | 13:15 | 12:30 | 12:30
CY08 - 1304410 | 1304410 | 10 | C37 MIX D | 2025-12-01 | 11:25 | 11:50 | 11:55 | 12:10 | 12:10
CY09 - 1304400 | 1304400 | 9 | C37 MIX D | 2025-12-01 | 9:42 | 10:05 | 10:50
CY10 - 1304399 | 1304399 | 9 | C37 MIX D | 2025-12-01 | 9:23 | 10:05 | 10:30

## field_description
Field | Description | Example values
Numéro du bon | Identifiant unique numérique ou alphanumérique du bon de livraison | J08200178200; 354492; 707551
Quantité livrée | Volume total de béton fourni pour cette livraison, exprimé en m^3 | 8; 5,5; 7,8
Formule commerciale | Nom commercial de la recette du béton | CXB Génie Civil C35/45 XA2 G3 CEM III; ECOPact C25/30 CEMII D20 S3 XC1; BPS C30/37 XF1 NF EN206/CN 12.5 S4
Date de livraison | Date calendaire à laquelle le béton est livré | 17/09/2025; 06/02/2026; 27/11/2025
Date/heure de 1ère gâchée | Heure à laquelle le premier mélange a été effectué en centrale | 12:49; 15:37; 11:59
Date/heure d'arrivée sur chantier | Heure d'arrivée de la toupie sur le site | 09:20; 09:30; 14:55
Date/heure de début de déchargement | Heure à laquelle la toupie ou la pompe commence la vidange | 13:21; 14:51; 14:15
Date/heure de fin de déchargement | Heure à laquelle la totalité de la quantité de béton a été déchargée | 13:55; 09:58; 16:54
Date/heure de départ chantier | Heure à laquelle la toupie quitte le chantier | 13:55; 09:58; 16:56
Addition | Type de composants minéraux secondaires ajoutés au mélange | S; L
Adjuvant | Additifs chimiques modifiant les propriétés du béton | SUPERPLASTIFIANT HRE; PRE; SPHRE
Poids carbone | Valeur de l'empreinte carbone ou équivalent CO2 lié à la production du béton | 209; 159
Classe d'exposition | Codes normatifs définissant la durabilité face à l'environnement | XF1/XC3/XC4/XD1; XA2; XC1/XC2
Classe de résistance | Capacité du béton à résister à la compression | C40/50; C35/45; C30/37
Classe de chlorures | Teneur maximale autorisée en ions chlorures dans le béton | 0,4; 0,65
Classe de consistance | Mesure de la fluidité du béton | S4; S3
Famille de ciment | Catégorie de ciment utilisé | CEM II/A-L; CEM III/A; CEM II/B-M
Diamètre de granulat | Taille maximale des granulats présents dans le mélange | 22,4; 20; 12,5
Désignation des bétons | Type de spécification du béton | BPS